## Export
Sanace balkónu a lodžií pomocí hydroizolačně-separační fólie DITRA
Výrobek | Základní specifikace materiálu | Podrobná specifikace materiálu | Funkce vrstvy | Chemická odolnost | Tepelná odolnost | Tloušťka vrstvy
weberrep R4duo | Univerzální vysprávková polymercementová malta na beton | pro tl. vrstvy do 50 mm propustná pro vodní páry nesmršťující se pevnost v tahu za ohybu >8 N/mm2 pevnost v tlaku >45 N/mm2 hustota čerstvé malty cca 2,1 kg/dm3 objemovou hmotností suché směsi 1,6 kg/dm3 dobou zpracování 45 min | Vysprávková |  |  | do 50 mm
* weberbat opravná hmota | Ručně zpracovatelná modifikovaná cementová hmota | Pevnost v tahu za ohybu 5 MPa Pevnost v tlaku 30 MPa pochůznost po 2-3 hod. Vhodná na podlahové vytápění | Spádová vrstva |  |  | 1-20 mm, lokálně 40 mm
* weberbat balkonový | Jednosložková cementová podlahová hmota vyztužená vlákny | Pevnost v tahu za ohybu 5 MPa Pevnost v tlaku 25 MPa pochůznost po 24 hod. Vhodná na podlahové vytápění Vyztužená vlákny | Nosná vrstva Spádová vrstva |  |  | 10-100 mm přípojný potěr 40-100 mm plovoucí potěr
weberfor duoflex | Flexibilní lepidlo Třídy C2TE S1 Pro standartní i lité použití | Třída C2TE S1 Pro standartní i lité použití Doba zavadnutí 30 min Doba zpracovatelnosti 90 min | Lepící |  |  | min 5 mm
Ditra | polyetylénový hydroizolační pás s rybinovitě tvarovanými čtvercovými výlisky s nakašírovanou tkaninou na rubové straně |  | Hydroizolačně-separační |  |  | 3 mm
Webercolor premium | Flexibilní spárovací malta | Flexibilní Třída CG2 WA Technologie PROTECT 3 Technologie PURE-CLEAN Vysoká odolnost vůdči bakteriím, polísním a řasám |  | velmi dobrá chemická odolnost na chlorovanou vodu, NaOH 2g/l, NaOH 10g/l, desinfekčním čistícím prostředkům na bázi chloranů, 2% kyselině mléčné střední chemická odolnost proti 5% kyselině mléčné, 2% kyselině chlorovodíkové nízká chemická odolnost proti 5% kyselině chlorovodíkové |  | šíře spáry 1-15 mm
* Vyberte jednu ze tří možností s hvězdičkou