## Export
Základní specifikace materiálu | Podrobná specifikace materiálu | Funkce vrstvy | Chemická odolnost | Tepelná odolnost | Tloušťka vrstvy
Univerzální vysprávková polymercementová malta na beton | pro tl. vrstvy do 50mm propustná pro vodní páry nesmršťující se pevnost v tahu za ohybu >8 N/mm2 pevnost v tlaku >45 N/mm2 hustota čerstvé malty cca 2,1 Kg/dm3 objemovou hmotností suché směsi 1,6 Kg/dm3 dobou zpracování 45mm | Vysprávková |  |  | do 50mm
Dvousložková reaktivní flexibilní hydroizolační hmota | Dvousložková hydroizolační hmota Rychle tuhnoucí Pochůzí po 4hod Síranovzdorná Schopnost přemostění 2mm trhlin Hustota (připravená malta) 1,05 kg/dm3 Zůstatek po vyschnutí > 95 % | Hydroizolační |  |  | 3mm
Dvousložkové epoxidové lepidlo třídy R2T | kvalitativní třída R2T odolné vůči chemikáliím pochůzí po 24 hodinách chemicky plně zatížitelné po 7 dnech počáteční smyková přídržností ≥2 N/mm2 smykovou přídržnost po ponoření do vody ≥2 N/mm2 smyková přídržnost po tepelném šoku ≥2 N/mm2 skluz ˂0,5 N/mm2 doba zavadnutí s tahovou přídržností ≥ 0,5 N/mm2 né po méně než 20min | Lepící a spárovací |  |  | min 5mm