## Export
hydroizolace koupelen a sprchových koutů
Výrobek | Základní specifikace materiálu | Podrobná specifikace materiálu | Funkce vrstvy | Chemická odolnost | Tepelná odolnost | Tloušťka vrstvy
weberbat rapid | Jednosložková cementová rychleschnoucí podlahová hmota vyztužená vlákny | Pevnost v tahu za ohybu 5MPa Pevnost v tlaku 30MPa pochůznost po 2hod. Vhodná na podlahové vytápění Vyztužená vlákny | Nosná vrstva Spádová vrstva |  |  | 10-100mm přípojný potěr 40-100mm plovoucí potěr
Terizol | Jednosložková cementová hydroizolační hmota | Jednosložková hydroizolační hmota Pro styk s chlorovanou vodou Těsnění aktivních trhlin a konstrukcí před dotvarováním do hodnoty 0,75mm Schopnost přemostění trhlin za velmi nízké teploty ( -20°C ) ≥0,75mm | Hydroizolační |  |  | 3mm
weberfor superflex | Flexibilní lepící tmel Třídy C2TE S2 | Třída C2TE S2 Doba zavadnutí 30min Doba zpracovatelnosti 45min | Lepící |  |  | min 5mm
Webercolor premium | Flexibilní spárovací hmota | Flexibilní Třída CG2 W Technologie PROTECT Technologie PURE-CLEAN Vysoká odolnost vůdči bakteriím, polísním a řasám |  | velmi dobrá chemická odolnost na chlorovanou vodu, NaOH 2g/l, NaOH 10g/l, desinfekčním čistícím prostředkům na bázi chloranů, 2% kyselině mléčné střední chemická odolnost proti 5% kyselině mléčné, 2% kyselině chlorovodíkové nízká chemická odolnost proti 5% kyselině chlorovodíkové |  | šíře spáry 1-15mm