## Export
OMÍTKOVÉ SYSTÉMY PRO KERAMICKÉ A POROBETONOVÉ ZDIVO - INTERIÉR
Základní specifikace materiálu | Podrobná specifikace materiálu | Funkce vrstvy | Přídržnost k podkladu | Faktor difuzního odporu | Tloušťka vrstvy
lehká vpc podkladní/jádrová omítka | Suchá omítková směs pro jádrovou lehčenou omítku, vpc báze | Doplňující-vyrovnávací | ≥ 0,1MPa/m2 | ≤ 15 | 10 - 25 mm
vyhlazující štuková omítka - bílá | Jemná , vyhlazující, tenkovrstvá omítka na vápenné bázi | Vyhlazující | ≤ 0,10MPa/m2 | ≤ 15 | 1 - 2 mm
vnitřní nátěr - tonovatelný | vnitřní disperzní nátěr s organickým pojivem a vápencovým plnivem | Dekorativní |  |  | 0,03mm