## Export
OMÍTKOVÉ SYSTÉMY PRO KERAMICKÉ A POROBETONOVÉ ZDIVO - INTERIÉR
Výrobek | Základní specifikace materiálu | Podrobná specifikace materiálu | Funkce vrstvy | Přídržnost k podkladu | Faktor difuzního odporu | Tloušťka vrstvy
weberdur RS1 | vpc podkladní/jádrová omítka s vyšším podílem vápna | Suchá omítková směs pro jádrovou omítku, vpc báze | Doplňující-vyrovnávací | ≤ 0,2MPa/m2 | ≤ 15 | 10 - 25 mm
weberdur štuk IN | vyhlazující štuková omítka - bílá | Jemná , vyhlazující ,tenkovrstvá omítka na vápenné bázi | Vyhlazující | ≤ 0,10MPa/m2 | ≤ 15 | 1 - 2 mm
weberdeco plus | vnitřní nátěr - tonovatelný | vnitřní disperzní nátěr s organickým pojivem a vápencovým plnivem | Dekorativní |  |  | 0,03mm