## Export
OMÍTKOVÉ SYSTÉMY PRO KERAMICKÉ A POROBETONOVÉ ZDIVO - INTERIÉR
Základní specifikace materiálu | Podrobná specifikace materiálu | Funkce vrstvy | Přídržnost k podkladu | Faktor difuzního odporu | Tloušťka vrstvy
lehká vápenná podkladní/jádrová omítka | Suchá omítková směs pro jádrovou lehčenou omítku, vápenná báze,s vláknem | Doplňující-vyrovnávací | ≤ 0,08MPa/m2 | ≤ 25 | 10 - 20 mm
vyhlazující štuková omítka - přírodně bílá | Jemná , vyhlazující ,tenkovrstvá omítka na vápenné bázi , trass aditivum | Vyhlazující | ≤ 0,08MPa/m2 | ≤ 15 | 1 - 3 mm
vnitřní nátěr - tonovatelný | vnitřní disperzní nátěr s organickým pojivem a vápencovým plnivem | Dekorativní |  |  | 0,03mm