## Export
OMÍTKOVÉ SYSTÉMY PRO KERAMICKÉ A POROBETONOVÉ ZDIVO - INTERIÉR
Výrobek | Základní specifikace materiálu | Podrobná specifikace materiálu | Funkce vrstvy | Přídržnost k podkladu | Faktor difuzního odporu | Tloušťka vrstvy
weberkombi grund | penetrační nátěr pod sádrové omítky | Podkladní nátěr z organického pojiva a plniva pro sjednocení savosti podkladu | sjednocující |  |  | 0,01mm
weber mur 643 | sádro vápenná jednovrstvá omítka | Suchá směs pro sádrovápennou omítku, gletovaný povrch | Doplňující-vyrovnávací-vyhlazující | ≤ 0,1MPa/m2 | ≤ 10 | 10 - 25 mm
weberdeco plus | vnitřní nátěr - tonovatelný | vnitřní disperzní nátěr s organickým pojivem a vápencovým plnivem | Dekorativní |  |  | 0,03mm