## Export
OMÍTKOVÉ SYSTÉMY PRO TEPELNĚ-IZOLAČNÍ /JEDNOVRSTVÉ/ ZDIVO
Základní specifikace materiálu | Podrobná specifikace materiálu | Funkce vrstvy | Přídržnost k podkladu | Faktor difuzního odporu | Tloušťka vrstvy
lehká podkladní jádrová omítka pro keramické zdivo | Suchá omítková směs pro jádrovou lehčenou omítku, vpc báze,s vláknem | Doplňující-vyrovnávací | ≤ 0,08MPa/m2 | ≤ 15 | 10 - 20 mm
vyhlazující štuková omítka | Jemná , vyhlazující ,tenkovrstvá omítka na vpc bázi | Vyhlazující | ≤ 0,30MPa/m2 | ≤ 15 | 1 - 3 mm
silikonový podkladní nátěr | podkladní nátěr na bázi silikonové disperze | snížení a sjednocení savosti podkladu a zvýšení přídržnosti
Silikonový fasádní nátěr, difuzně otevřený | fasádní nátěr obsahující silikonovou disperzi, s vláknem, připravený k přímému použití | Ochranná a dekorativní | ≥ 1 MPa | 60 | 0,3 mm