## Export
OMÍTKOVÉ SYSTÉMY PRO TEPELNĚ-IZOLAČNÍ /JEDNOVRSTVÉ/ ZDIVO
Výrobek | Základní specifikace materiálu | Podrobná specifikace materiálu | Funkce vrstvy | Přídržnost k podkladu | Faktor difuzního odporu | tepelná vodivost | Tloušťka vrstvy
weberdur 140 SLK | superlehká lehká podkladní jádrová omítka pro porobetonové zdivo | Suchá omítková směs pro jádrovou super-lehčenou omítku, vpc báze,s vláknem | Doplňující-vyrovnávací | ≤ 0,08MPa/m2 | ≤ 20 |  | 10 - 30 mm
weberdur štuk EX | vyhlazující štuková omítka | Jemná , vyhlazující ,tenkovrstvá omítka na vpc bázi | Vyhlazující | ≤ 0,30MPa/m2 | ≤ 15 |  | 1 - 3 mm
weberpas podklad UNI | podkladní nátěr | podkladní nátěr na bázi akrylátové disperze | snížení a sjednocení savosti podkladu a zvýšení přídržnosti
weber.pas aquaBalance | Tenkovrstvá, probarvená, pastovitá omítka regulující vlhkost na povrchu fasády s výztužnými vlákny,bez použití biocidů,odolná vůči mikroorganizmům (řasám),šetrná k životnímu prostředí | Zrnitost 1mm;1,5mm;2mm;3mm (rýhovaný 2mm,3mm),permeabilita W3,propustnost v.par V1,soudržnost ≥0,3 Mpa,reakce na oheň A2, | Ochranná a dekorativní |  | μ = 60 - 80 | λ = 0,75 W/mk | 1,0 - 3,0 mm