## Export
zelená střecha - základní skladba
Základní specifikace materiálu | Podrobná specifikace materiálu | Funkce vrstvy | Chemická odolnost | Tepelná odolnost | Tloušťka vrstvy
Vysoce elastický PUR nátě pro vytvoření vodotěsné membrány | Pevnost v tahu >5N/mm2 Přídržnost>2N/mm2 Průtažnost>100% | Hydroizolační | Slané vodě , olejům , 5% roztokům kyselin a zásadám,čistícím prostředkům | -40C až +90C | 1,6 mm až 2,1 mm
Transparentní epoxidová penetrace | Tvrdost>95N/mm2 Přídržnost>2N/mm2 Vlhkost podkladu do 6% | Penetrační | Slané vodě , olejům , 5% roztokům kyselin a zásadám,čistícím prostředkům |  | film