## Export
Skladba podlahy s epoxidovou povrchovou úpravou webersys epox NS
Výrobek | Základní specifikace materiálu | Podrobná specifikace materiálu | Funkce vrstvy | Chemická odolnost | Tepelná odolnost | Tloušťka vrstvy
weberbat opravná hmota | Ručně zpracovatelná modifikovaná cementová hmota | Pevnost v tahu za ohybu 5MPa Pevnost v tlaku 30MPa pochůznost po 2-3hod. Vhodná na podlahové vytápění | Spádová vrstva |  |  | 1-20mm, lokálně 40mm
Weberfloor epox | Jednosložková samonivelační hmota, rychleschnoucí | Pevnost v tahu za ohybu 7MPa Pevnost v tlaku 30MPa pochůznost po 1 - 4hod. Vhodná na podlahové vytápění Zpracovatelnost do 15min | vyrovnávací |  |  | 4-20mm
webersys epox podklad | dvousložková bezrozpouštědlová epoxidová penetrace | Dvousložková Bezrozpouštědlová Hmotnostní mísící poměr 100:50 | Penetrační | Odolnost vůči alkálíím, zředěným kyselinám, solným roztokům, minerálním olejům, mazivům, pohonným látkám |  | dle použití
webersys epox NS | dvousložkový bezrozpouštědlový epoxidový nátěr-stěrka | Dvousložkový Bezrozpouštědlový Hmotnostní mísící poměr 100:30 Odolnost proti úderu: min. 75 cm Odolnost v oděru: úbytek hmotnosti < než 700 mg Rychlost pronikání vody v kapalné fázi: 0,5≥ w2 > 0,1 | Finální povrchová úprava | Odolnost vůči alkálíím, zředěným kyselinám, solným roztokům, minerálním olejům, mazivům, pohonným látkám Chemická odolnost (benzin, nafta, m. olej, k.sírová 36 %): beze změny – doba expozice 48 hod. |  | dle použití