## Export
Parkovací domy – Weber-parking II – dynamické přemostění trhlin do 0,35 mm, statické do 1,25 mm dle ČSN EN 1062-7
Výrobek | Základní specifikace materiálu | Podrobná specifikace materiálu | Funkce vrstvy | Chemická odolnost | Tepelná odolnost | Tloušťka vrstvy
Weberepox P102 | Epoxidová penetrace pod epoxidové nátěry/stěrky, PUR membrány, na vlhké podklady | Pevnost v tahu za ohybu 20 N/mm2 Pevnost v tlaku 60 N/mm2 pochůznost cca 24 h (pri 20 °C) Mísící poměr 1,7 :1 Tvrdost dle Shore D 75 (7 dní/+23 °C/50 % r. v.) Objemová hmotnost: Složka A 1,12 kg/l Složka B 1,05 kg/l Smes A + B 1,1 kg/l | Opravná, vyrovnávací, penetrační |  |  | dle použití
Weberpur P211 | Pružná hydroizolační polyuretanová membrána | Objemová hmotnost Složka A 1,05 kg/l Složka B 1,03 kg/l Složka C 2,65 kg/l (hodnoty jsou platné při + 20 °C) Tvrdost Shore A 65 (7 dní/+23 °C/50 % r. v Pevnost v tahu 4 N/mm2 Tahová přídržnost > 1,5 N/mm2 (porušení v betonu) Protažení při přetržení > 600 % (7 dní/+23 °C/50 % r. v.) Zpracovatelnost 30 minut při 20 °C Aplikace následné vrstvy nejpozději do 72 hodin | hydroizolační, statická | benzín, topný olej, motorová nafta, nepoužité motorové a převodové oleje. kyselina sírová 20% |  | dle použití
weberepox QS | Epoxidový nátěr/stěrka, vrchní Topcoat, finální nášlapná/pojizdná vrstva | Objemová hmotnost Složka A 1,5 kg/l Složka B 1,05 kg/l Směs A + B 1,4 kg/l Tvrdost Shore D 70 (7 dní/+23 °C/50 % r. v.) Pevnost v tlaku 40 N/mm2 (28 dní/+23 °C/50 % r. v.) Pevnost v ohybu 20 N/mm2 (28 dní/+23 °C/50 % r. v.) Tahová přídržnost > 1,5 N/mm2 (porušení v betonu) Zpracovatelnost 30 minut (při 20 °C) Chemická odolnost po 7 dnech ( při 20 °C ) Doba pochůznosti cca 24 h (při 20 °C) Plné zatížení po 7 dnech (při 20 °C) | Finální, nášlapná/pojízdná vrstva | Odolnost vůči alkálíím, zředěným kyselinám, solným roztokům, minerálním olejům, mazivům, pohonným látkám |  | dle použití