## Export
exteriér s dopravním zatížením
Výrobek | Základní specifikace materiálu | Podrobná specifikace materiálu | Funkce vrstvy | Chemická odolnost | Tepelná odolnost | Tloušťka vrstvy
weber dry pur coat traffic | Ochranný PUR nátěr pro externí povrchy s automobilovým provozem | Pevnost v tahu >5N/mm2 Přídržnost>2N/mm2 Průtažnost>100% | Ochranná | Slané vodě , olejům , 5% roztokům kyselin a zásadám,čistícím prostředkům | -40C až +90C | 0,6 mm
weber dry pur seal | Vysoce elastický PUR nátě pro vytvoření vodotěsné membrány | Pevnost v tahu >5N/mm2 Přídržnost>2N/mm2 Průtažnost>100% | Hydroizolační | Slané vodě , olejům , 5% roztokům kyselin a zásadám,čistícím prostředkům | -40C až +90C | 1,6 mm až 2,1 mm
weber prim ep 2k | Transparentní epoxidová penetrace | Tvrdost>95N/mm2 Přídržnost>2N/mm2 Vlhkost podkladu do 6% | Penetrační | Slané vodě , olejům , 5% roztokům kyselin a zásadám,čistícím prostředkům