## Export
Skladba podlahy s teplovodním podlahovým vytápěním pomocí litého cementového potěru
Základní specifikace materiálu | Podrobná specifikace materiálu | Funkce vrstvy | Chemická odolnost | Tepelná odolnost | Tloušťka vrstvy
Litý cementový potěr vyztužený vlákny | Pevnost v tahu za ohybu 5MPa Pevnost v tlaku 20MPa pochůznost po 24hod. Vhodná na podlahové vytápění součinitel tepelné vodivosti λ 1,5W/mK | roznášecí - nosná |  |  | 20-100mm
Flexibilní lepící tmel Třídy C2TE S2 | Třída C2TE S2 Doba zavadnutí 20min Doba zpracovatelnosti 45min | Lepící |  |  | min 5mm
Flexibilní spárovací hmota | Flexibilní Třída CG WA Technologie PROTECT Technologie PURE-CLEAN Vysoká odolnost vůči bakteriím, polísním a řasám |  | velmi dobrá chemická odolnost na chlorovanou vodu, NaOH 2g/l, NaOH 10g/l, desinfekčním čistícím prostředkům na bázi chloranů, 2% kyselině mléčné střední chemická odolnost proti 5% kyselině mléčné, 2% kyselině chlorovodíkové nízká chemická odolnost proti 5% kyselině chlorovodíkové |  | šíře spáry 1-15mm