## Export
SANAČNÍ SYSTÉM PRO OPRAVY BETONOVÝCH KONSTRUKCÍ
Základní specifikace materiálu | Podrobná specifikace materiálu | Funkce vrstvy | Pevnost v tlaku Pevnost v tahu za ohybu | Environmentální prohlášení o produktu. | Ztužující ppl vlákna | Modul pružnosti | Tepelná slučitelnost | Tloušťka vrstvy
Suchá směs cementové báze pro pasivační nátěr ocelové výztuže | ochrana armatury v betonu proti korozi;obsahuje ppl vlákna | Ochranná |  | Environmentální prohlášení typu III. |  |  |  | celoplošné krytí prutu výztuže , cca 2mm
Síranovzdorná vysprávková pcc malta na beton , jemná | zrnitost 2mm,Chloridové ionty <0,05%,EN1504-3 | Opravná-doplňující-vyrovnávací | Pevnost v tlaku >45N/mm2 Pevnost v tahu >7N/mm2 | Environmentální prohlášení typu III. | ano | ≥ 20GPa /tř.R4/ | ≥ 2MPa /tř.R4/ | 3 - 40 mm
Síranovzdorná vysprávková pcc malta na beton , hrubá | zrnitost 4mm,Chloridové ionty <0,05%,EN1504-3 | Opravná-doplňující-vyrovnávací | Pevnost v tlaku >45N/mm2 Pevnost v tahu >7N/mm2 | Environmentální prohlášení typu III. | ano | ≥ 20GPa /tř.R4/ | ≥ 2MPa /tř.R4/ | 30 - 80 mm
Síranovzdorná vysprávková pcc malta na beton , pro plošné vyhlazení | zrnitost 0,6mm,Chloridové ionty <0,05%,EN1504-3 | Opravná - sjednocující-vyhlazující | Pevnost v tlaku >45N/mm2 Pevnost v tahu >7N/mm2 | Environmentální prohlášení typu III. | ano | ≥ 15GPa /tř.R4/ | ≥ 2MPa /tř.R4/ | do 4 mm
Ochranný nátěr na beton , vysoce elastický ,3 odstíny | ochrana proti CO2 ; SO2 ; H2O , barevné ztvárnění betonu,pro pohledové plochy | Ochranná , dekorativní |  |  |  |  | ≥ 0,8MPa /tř.R4/ | 0,4 mm
Ochranný nátěr na beton ,150 odstínů , vysoká povrchová pevnost/odolnost | ochrana proti CO2 ; SO2 ; H2O , barevné ztvárnění betonu,pro pohledové plochy | Ochranná , dekorativní | [5 empty] | 0,4 mm