## Export
SANAČNÍ SYSTÉMY PRO OPRAVY VLHKÉHO A ZASOLENÉHO ZDIVA
Výrobek | Základní specifikace materiálu | Podrobná specifikace materiálu | Funkce vrstvy | Přídržnost k podkladu | Faktor difuzního odporu | Tloušťka vrstvy
weber san super | Sanační jádrová omítka . Velmi rychlá . | Suchá omítková směs pro jádrovou sanační omítku, bez dlouhých technolog. přestávek | Opravná-doplňující-vyrovnávací | ≤ 0,30MPa/m2 | ≤ 12 | 20 - 30 mm
weber san thermo | Sanační jádrová omítka,tepelně izolující ,protiplísňová | Sanační omítková směs s tepelně-izolačními a protiplísňovými vlastnostmi | Opravná-doplňující-vyrovnávací | ≤ 0,30MPa/m2 | ≤ 15 | 30 mm
weber san 600 | Sanační vyhlazující štuková omítka | Jemná , vyhlazující ,tenkovrstvá omítka na vpc bázi | Opravná-vyhlazující | ≤ 0,30MPa/m2 | ≤ 15 | 1 - 3 mm
weber ton silikát | Silikátový fasádní nátěr, difuzně otevřený | Fasádní barva s vápencovými plnivy a hydroxidem draselným, | Ochranná , dekorativní |  | ≤ 40 | 0,4 mm
weber ton silikon | Silikonový fasádní nátěr , vysoká resistence H2O | Odolná fasádní barva s vápencovými plnivy a silikonovou disperzí | Ochranná , dekorativní |  | ≤ 130 | 0,4 mm
kerasil | Vnitřní silikátová malba , bílá barva | vnitřní minerální nátěr na bázi hydroxidu draselného | Ochranná , dekorativní |  | ≤ 30 | 0,4 mm