## Export
Oboustranná injektáž zdiva s dodatečnou izolací 1PP
Základní specifikace materiálu | Podrobná specifikace materiálu | Funkce vrstvy | Chemická odolnost | Tepelná odolnost | Tloušťka vrstvy
cementová těsnící stěrka | rychlovazná vodotěsná malta s vlákny | vyrovnávací/těsnící | síranovzdorná | A1 | 5-10 mm
krémová injektáž | silanový krém pro vytvoření vodorovné bariery vzl.vlhkosti | izolační |  |  | vyplněný vrt
cementová hydroizolační stěrka | flexibilní hydroizolační hmota s normálním tuhnutím | izolační | síranovzdorná | A1 | 2-3 mm
adhezní postřik pro hydroizolace | vodotěsná jádrová omítka | vyrovnávací/těsnící | síranovzdorná | A1 | 10 - 25 mm
sanační jádrová omítka | omítková směs na vlhké a zasolené zdivo | vyrovnávací dekorační | odolná vodorozpustným solím | A1 | 20-30 mm
Sanační jádrová omítka,tepelně izolující ,protiplísňová | Sanační omítková směs s tepelně-izolačními a protiplísňovými vlastnostmi | Opravná-doplňující-vyrovnávací | ≤ 0,30MPa/m2 | ≤ 15 | 30 mm