## Export
Weber therm clima /clima E, povrchová úprava - omítka aquaBalance
Výrobek | Základní specifikace materiálu | Podrobná specifikace materiálu | Funkce vrstvy | Environmentální prohlášení o produktu. | Faktor difuzního odporu | Tepelná vodivost | Tloušťka vrstvy
weber.therm clima | Prášková lepící a stěrková hmota na bázi cementu s vynikající prodyšností.Určená pro lepení EPS-F Clima,EPS-F Clima Sd,EPS-Fclima Sd Plus,desek a lamel MW a k vytváření základní vrstvy. | Přídržnost k podkladu: polystyren min.0,08 Mpa,beton 0,25 Mpa,barva = šedá | Lepicí | Environmentální prohlášení typu III. | µ = 14 |  | 10 mm
EPS - F CLIMA | Desky z pěnového polystyrenu,mrazuvzdorné,odolné proti stárnutí | Izolant s s kónickou perforací a zvýšenou prodyšností.Třída reakce na oheň E. | Tepelně - izolační |  | µ = 10 - 15 | λ = 0,039 W/mk | 60 -200 mm
weber.therm SD - 5 | Zatloukací kotva s odolným kompozitním trnem, doporučeno pro EPS | Délka 100- 300 mm.Použití pro podklady typu A,B,C,D,E | Kotvící |  |  | 0,000 W/K
minerální vlna TR 10 kPa | Fasádní desky z minerální plsti pro zateplovací systém | Tepelně izolační deska s podélnou orientací vláken s vysokou paropropustností, reakce na oheň A1 | Tepelně - izolační | Environmentální prohlášení typu III. | μ = 1 | λ = 0,036 W/mk | 60 - 300 mm
weber.therm SRD - 5 | Šroubovací , talířová kotva s ocelovým trnem, doporučeno pro MW | Délka 115 - 295 mm.Použití pro podklady typu A,B,C,D,E | Kotvící |  |  | bodový tep.most:povrch.mont.=0,002W/K;zapušt.mont=0,001 W/k
weber.therm clima | Prášková lepící a stěrková hmota na bázi cementu s vynikající prodyšností.Určená pro lepení EPS-F Clima,EPS-F Clima Sd,EPS-Fclima Sd Plus,desek a lamel MW a k vytváření základní vrstvy. | Přídržnost k podkladu: polystyren min.0,08 Mpa,beton 0,25 Mpa,barva = šedá | Lepicí | Environmentální prohlášení typu III. | µ = 14 |  | 3-6 mm EPS, 4-6 mm MW
weber.therm 131 ( WT 131 ) | Sklo-vláknitá tkanina pro vyztužení venkovních kontaktních zateplovacích systémů (ETICS) | Fasádní mřížka - perlinka - 160 g/m2,odolná proti alkáliím, reakce na oheň F | Výztužná |  |  |  | 0,52 ± 0,2 mm
weber.pas podklad UNI | Probarvený podkladní nátěr na bázi akrylátové disperze. | Systémový podkladní nátěr na bázi akrylátové disperze bez ředění, připravený k přímému použití pro tenkovrstvé omítky. Barevné odstíny (W)bílý,(G)zelený,(L)žlutý,(R)červený,(U)šedý, (H)hnědý,(M)modrý,(O)oranžový. | Adhezní
weber.pas aquaBalance | Tenkovrstvá, probarvená, pastovitá omítka regulující vlhkost na povrchu fasády s výztužnými vlákny,bez použití biocidů,odolná vůči mikroorganizmům (řasám),šetrná k životnímu prostředí | Zrnitost 1mm;1,5mm;2mm;3mm (rýhovaný 2mm,3mm),permeabilita W3,propustnost v.par V1,soudržnost ≥0,3 Mpa,reakce na oheň A2, | Povrchová úprava |  | μ = 60 - 80 | λ = 0,75 W/mk | 1,0 - 3,0 mm