## Export
Zateplovací systém s velmi nízkým součinitel tepelné vodivosti a omítkou regulující vlhkost fasády
Výrobek | Základní specifikace materiálu | Podrobná specifikace materiálu | Funkce vrstvy | Faktor difuzního odporu | Tepelná vodivost | Tloušťka vrstvy
Prášková, lepící hmota určená k lepení fenolických desek a k vytváření základní vrstva | Prášková lepící a stěrková hmota na bázi cementu, pro lepení fenolických desek, vytváření základní vrstvy. Vysoká přídržnost, dlouhá otevřenost při zpracování,vynikající zracovatelnost,vhodné i pro desky XPS | Přídržnost k podkladu: polystyren min.0,08 Mpa,beton 0,25 Mpa,,barva = šedá | Lepicí | μ = max. 20 |  | 10 mm
Fenolické izolační desky | Tepelně izolační fenolická deska s povrchem tkaných folií, bez CFC/HCFC | Pevnost v tlaku při 10 % deformaci 140 kPa. Objemová hmotnost 35 kg.m-3. Třída reakce na oheň C.Odolnost proti alkáliím, ekologicky nezávadná | Tepelně - izolační | μ = 35 | λ = 0,02 - 0,021 W/mk | 20 - 200 mm
Plastová,talířová,zatloukací hmoždinka s plastovým trnem | Zatloukací kotva s odolným kompozitním trnem, doporučeno pro EPS | Délka 100- 300 mm.Použití pro podklady typu A,B,C,D,E | Kotvící |  | 0,000 W/K
Prášková, lepící hmota určená k lepení fenolických desek a k vytváření základní vrstva | Prášková lepící a stěrková hmota na bázi cementu, pro lepení fenolických desek, vytváření základní vrstvy. Vysoká přídržnost, dlouhá otevřenost při zpracování,vynikající zracovatelnost,vhodné i pro desky XPS | Přídržnost k podkladu: polystyren min.0,08 Mpa,beton 0,25 Mpa,,barva = šedá | Lepicí | μ = max. 20 |  | 3-6mm
Skleněná síťovina | Sklo-vláknitá tkanina pro vyztužení venkovních kontaktních zateplovacích systémů (ETICS) | Fasádní mřížka - perlinka - 160 g/m2, odolná proti alkáliím, reakce na oheň F | Výztužná |  |  | 0,52 ± 0,2 mm
Probarvený podkladní nátěr | Probarvený podkladní nátěr na bázi akrylátové disperze. | Systémový podkladní nátěr na bázi akrylátové disperze bez ředění, připravený k přímému použití pro tenkovrstvé omítky. Barevné odstíny (W)bílý,(G)zelený,(L)žlutý,(R)červený,(U)šedý, (H)hnědý,(M)modrý,(O)oranžový. | Adhezní
Pastovitá omítka s regulací vlhkosti | Tenkovrstvá, probarvená, pastovitá omítka regulující vlhkost na povrchu fasády s výztužnými vlákny,bez použití biocidů,odolná vůči mikroorganizmům (řasám),šetrná k životnímu prostředí | Zrnitost 1mm;1,5mm;2mm;3mm (rýhovaný 2mm,3mm),permeabilita W3,propustnost v.par V1,soudržnost ≥0,3 Mpa,reakce na oheň A2, | Povrchová úprava | μ = 60 - 80 | λ = 0,75 W/mk | 1,0 - 3,0 mm